## 附件3
SiO2 | Na2O | K2O | CaO | MgO | Al2O3 | FeO | Cu0 | PbO | BaO | P2O5 | TiO2 | Ti | Li | Be | B | Sc | V | Cr | Co | Ni | Cu | Zn | Ga | Ge | As | Se | Rb | Sr | Y | Zr | Nb | Mo | Ag | Cd | In | Sn | Sb | Cs | La | Ce | Pr | Nd | Sm | Eu | Gd | Tb | Dy | Ho | Er | Tm | Yb | Lu | Hf | Ta | W | Au | Tl | Bi | Th | U | 出土地区
49.7769 | 4.888528 | 0.625853 | 3.46325 | 0.5877425 | 1.884043 | 0.536448 | 0.4185217 | 25.56556 | 11.33125 | 0.1714091 | 0.06363832 | 381.8299 | 15.31346 | 0.4431782 | 10.75855 | 4.314087 | 8.125725 | 5.727358 | 933.4083 | 16.68235 | 3358.508 | 75.51523 | 6.275481 | 1.622023 | 120.3911 | 0.5860802 | 12.48963 | 1716.903 | 3.578913 | 25.46834 | 1.41294 | 0.4474979 | 27.66324 | 0.6239399 | 0.7604105 | 1165.449 | 170.7941 | 0.4979989 | 6.667244 | 9.896549 | 1.181334 | 4.679668 | 1.115438 | 6.313771 | 1.158537 | 0.1037548 | 0.4974315 | 0.1171247 | 0.284809 | 0.04250118 | 0.3020186 | 0.05387591 | 0.7488363 | 0.1583522 | 14.53816 | 0.08254759 | 0.04952759 | 676.2541 | 1.589065 | 0.5635366 | 西安
42.36824 | 6.018413 | 0.2171354 | 1.402849 | 0.5293446 | 1.415152 | 0.2080392 | 0.5398468 | 38.19853 | 8.617337 | 0.03980496 | 0.02734732 | 164.0839 | 5.173267 | 0.05407879 | 7.143939 | 2.872984 | 3.32499 | 1.650246 | 204.6513 | 7.001892 | 4332.104 | 121.6913 | 1.968584 | 0.5543401 | 397.5664 | 0.8501707 | 4.831038 | 1555.675 | 2.088066 | 13.8808 | 0.8621302 | 0.1174922 | 32.77984 | 2.061998 | 1.4179 | 86.01242 | 573.7905 | 0.143364 | 4.138132 | 5.588257 | 0.6996279 | 2.704384 | 0.659019 | 4.162614 | 0.6436745 | 0.04441328 | 0.2206056 | 0.05712373 | 0.1365036 | 0.0196788 | 0.118465 | 0.02235555 | 0.5119566 | 0.1167195 | 1.104482 | 0.08448459 | 0.03743198 | 75.98815 | 1.002034 | 0.7043828 | 西安
46.36003 | 6.617785 | 0.0665717 | 0.4449995 | 0.6627575 | 0.99276 | 0.09594594 | 2.868763 | 25.17599 | 15.54101 | 0.004331523 | 0.01095668 | 65.74006 | 2.640668 | 0.246049 | 6.813232 | 2.548264 | 1.790628 | 0.6851079 | 0.7880345 | 4.348333 | 23020.94 | 566.3324 | 0.7204963 | 0.3022124 | 188.7944 | 4.657145 | 1.343749 | 2499.415 | 2.201209 | 8.44147 | 0.6160232 | 0.0477987 | 8.265927 | 3.151019 | 2.422839 | 9.235507 | 160.6322 | 0.03915102 | 3.686742 | 3.918817 | 0.5905356 | 2.320181 | 0.779427 | 6.240327 | 0.8109121 | 0.03250494 | 0.2194997 | 0.04257569 | 0.09942611 | 0.02026414 | 0.09814288 | 0.01875099 | 0.3817017 | 0.04306772 | 0.3433321 | 0.006910105 | 0.02449553 | 5969.931 | 0.6050203 | 0.8346259 | 西安
46.63167 | 8.01203 | 0.1768182 | 0.8349538 | 1.527198 | 2.127926 | 0.2155109 | 1.801133 | 27.64412 | 10.34442 | 0.008964921 | 0.02230743 | 116.4977 | 10.67214 | 0.5947122 | 22.07449 | 4.644134 | 27.12213 | 21.98213 | 4.486819 | 30.65927 | 1909.165 | 93.51193 | 5.822474 | 0.00935539 | 20.855 | 5.543238 | 49.31431 | 92.75129 | 4.650896 | 21.30123 | 3.727536 | 0.6009496 | 914.9646 | 0.1427786 | 0.6806139 | 4.601267 | 692.1801 | 3.180316 | 7.437419 | 15.10562 | 1.494609 | 5.789269 | 1.061114 | 0.2644748 | 0.9550289 | 0.1347413 | 0.8826722 | 0.2148754 | 0.5130436 | 0.07359818 | 0.5743636 | 0.07595623 | 0.6731976 | 0.2533828 | 0.7182435 | 0.07611223 | 0.1795873 | 52.44343 | 3.037914 | 0.6522553 | 西安
42.50381 | 0.7008859 | 1.2813 | 2.389665 | 0.6753519 | 5.184033 | 1.188421 | 0.2379113 | 45.11064 | 0.1375095 | 0.09098794 | 0.171253 | 432.7893 | 33.78399 | 5.115726 | 35.32016 | 21.35373 | 104.7275 | 146.263 | 15.10341 | 50.05952 | 8240.587 | 140.741 | 23.98629 | 1.435532 | 21.70995 | 0.795721 | 129.4967 | 1400.478 | 21.95616 | 59.38081 | 10.08816 | 0.8409808 | 107.8691 | 0.7880266 | 0.4678061 | 4.442646 | 1.995376 | 9.252947 | 0 | 184.2952 | 16.54216 | 55.89192 | 7.229858 | 1.420926 | 5.94618 | 0.7450493 | 4.226509 | 0.828519 | 2.351707 | 0.3443585 | 2.109357 | 0.3083621 | 1.702684 | 0.8189382 | 3.008701 | 0.09633747 | 0.5359634 | 1.338222 | 24.26105 | 5.050415 | 西安
46.91545 | 1.778457 | 3.212757 | 7.708767 | 2.405039 | 21.11888 | 5.557906 | 1.026904 | 3.32062 | 0.5371411 | 5.163046 | 0.6300703 | 58.6305 | 2.472034 | 0.09607312 | 12.41897 | 1.466194 | 2.047043 | 0.727288 | 0.9507764 | 2.733042 | 14453.54 | 293.1122 | 1.452803 | 0.680464 | 363.3511 | 1.59132 | 4.196121 | 2301.883 | 2.782524 | 18.46016 | 1.350105 | 0.06138433 | 4.025411 | 2.497872 | 1.76966 | 1196.724 | 584.0998 | 0.04747099 | 4.218752 | 6.121868 | 0.8234077 | 3.30598 | 0.6791513 | 2.067476 | 0.6196603 | 0.05719777 | 0.3298992 | 0.0670766 | 0.1667437 | 0.02790809 | 0.1741338 | 0.02572313 | 0.6485109 | 0.09342309 | 0.422615 | 0.03866332 | 0.02018589 | 227.8698 | 1.084616 | 0.8967198 | 西安
33.04928 | 1.451782 | 0.09113632 | 0.1566491 | 0.024983 | 0.1249605 | 0.03931491 | 0.620123 | 53.11999 | 10.69344 | 0.08626801 | 0.004677644 | 84.81889 | 0.9364198 | 0.1240411 | 2.388855 | 0.8348547 | 1.32423 | 3.760332 | 2.71233 | 11.87338 | 4976.295 | 16.12786 | 0.113611 | 0.4430534 | 665.1399 | 2.905856 | 1.398744 | 2552.707 | 1.132085 | 2.314422 | 0.08149158 | 0.08164656 | 215.6601 | 0.03671482 | 2.443338 | 572.8008 | 193.5948 | 0.0262957 | 1.133295 | 0.8440874 | 0.1794391 | 0.7871406 | 0.3075098 | 2.002133 | 0.25587 | 0.014307 | 0.07293478 | 0.0166284 | 0.03625625 | 0.006834426 | 0.04178406 | 0.00995791 | 0.09937401 | 0.009933136 | 0.04570476 | 1.139354 | 0.04038222 | 18.47264 | 0.09348439 | 0.2843065 | 西安
32.82812 | 1.468383 | 0.0741895 | 0.1544444 | 0.02487067 | 0.120646 | 0.03887792 | 0.6169028 | 53.42402 | 10.60663 | 0.09314298 | 0.004564643 | 31.37514 | 0.8381168 | 0.07114305 | 3.471213 | 1.200231 | 1.353385 | 4.92371 | 2.718153 | 11.96592 | 4950.454 | 15.92811 | 0.1011845 | 0.2956476 | 689.3282 | 3.781138 | 1.301516 | 2578.452 | 1.111837 | 2.035036 | 0.0723198 | 0.09125377 | 223.0023 | 0.05845882 | 2.492995 | 573.7414 | 192.7455 | 0.02126923 | 1.10197 | 0.8347381 | 0.1763705 | 0.7885849 | 0.2049547 | 1.891386 | 0.2388678 | 0.006900152 | 0.0546095 | 0.006778517 | 0.04261111 | 0.006014927 | 0.04591448 | 0.006287961 | 0.07715398 | 0.007640449 | 0.0437334 | 1.152096 | 0.02564845 | 18.34488 | 0.1038184 | 0.2704753 | 西安
48.50682 | 10.56122 | 0.05012561 | 2.300985 | 2.480435 | 1.526943 | 0.1622372 | 1.144972 | 22.19536 | 10.63331 | 0.008645293 | 0.02320004 | 138.6866 | 1.203254 | 0.05750742 | 11.98513 | 1.179986 | 1.472458 | 0.8655466 | 0.3485754 | 1.400616 | 9188.051 | 109.8456 | 1.097619 | 0.3708966 | 62.99724 | 1.39674 | 1.034404 | 2730.258 | 2.61581 | 12.90675 | 0.9545047 | 0 | 1.09813 | 1.3848 | 0.7355577 | 90.83014 | 63.13605 | 0.01774208 | 3.35777 | 4.773542 | 0.6761134 | 2.846421 | 0.5720289 | 1.33104 | 0.4402124 | 0.06079004 | 0.2613308 | 0.06493313 | 0.1740235 | 0.02585307 | 0.1609502 | 0.02500052 | 0.5402181 | 0.06120866 | 0.2308251 | 0.006874471 | 0.03283152 | 131.2763 | 0.6261591 | 0.5701818 | 西安
29.46024 | 3.777907 | 0.09679226 | 0.3401986 | 0.1208413 | 0.2947808 | 0.0562478 | 0.1527348 | 52.40458 | 12.95683 | 0.009270851 | 0.00953883 | 140.4283 | 1.123465 | 0.06548711 | 2.498011 | 0.5739145 | 1.647661 | 0.4440518 | 0.2066345 | 4.426719 | 1225.65 | 20.52548 | 0.2978212 | 0.2654236 | 12.87113 | 0.874941 | 1.689873 | 1323.491 | 1.511711 | 3.595056 | 0.1842571 | 0.06964154 | 512.5103 | 0.4032365 | 0.2506339 | 3.032137 | 718.8169 | 0.05062859 | 1.465633 | 1.666344 | 0.2095245 | 0.9537538 | 0.3142563 | 1.512673 | 0.2114055 | 0.01330513 | 0.07250839 | 0.01401941 | 0.04328175 | 0.005827797 | 0.04629654 | 0.005870047 | 0.1521882 | 0.01708313 | 0.01837212 | 0.09169659 | 0.04076383 | 1.852399 | 0.1947754 | 0.3134542 | 西安
37.49198 | 5.874328 | 0.05533479 | 0.4920165 | 0.202775 | 0.914144 | 0.1972761 | 1.498509 | 34.33052 | 18.36208 | 0.0801355 | 0.03295388 | 139.2002 | 2.186314 | 0.3197862 | 7.6583 | 1.217467 | 3.838097 | 1.760796 | 0.8186587 | 6.776802 | 12025.07 | 35.30379 | 0.9292359 | 0.3635477 | 124.8125 | 1.495552 | 1.254674 | 2677.759 | 4.618405 | 16.67149 | 0.6896092 | 0.2712089 | 170.7957 | 0.8212637 | 1.142134 | 18.59126 | 511.8912 | 0.0239909 | 4.658862 | 6.69492 | 0.9027777 | 3.997296 | 0.7683181 | 2.226932 | 0.7717591 | 0.08173757 | 0.4872441 | 0.1020125 | 0.2963712 | 0.04635338 | 0.3032406 | 0.03619466 | 0.5034166 | 0.06038776 | 0.2571135 | 1.064886 | 0.02269019 | 63.17198 | 1.11374 | 1.187821 | 西安
30.29573 | 1.550003 | 0.08966098 | 0.1583079 | 0.02376111 | 0.107154 | 0.04281248 | 0.6454301 | 56.26405 | 10.2914 | 0.007944545 | 0.004522788 | 57.23298 | 0.903543 | 0.07428534 | 1.934906 | 0.4740801 | 1.439455 | 0.2658778 | 2.828833 | 12.80598 | 5179.378 | 15.00172 | 0.1091411 | 0.2057687 | 684.7153 | 1.483684 | 1.407837 | 2310.92 | 1.180089 | 1.808638 | 0.07093109 | 0.0488348 | 233.6486 | 0.04400026 | 0.1486479 | 594.575 | 200.533 | 0.02970625 | 0.8865098 | 0.7960694 | 0.157024 | 0.6810031 | 0.2279331 | 1.22699 | 0.1903097 | 0.005819086 | 0.05075016 | 0.01179559 | 0.0380135 | 0.006827499 | 0.03896758 | 0.004553649 | 0.09105261 | 0.009989885 | 0.03216824 | 1.249129 | 0.03549832 | 19.47964 | 0.0913217 | 0.2968866 | 西安
29.52268 | 3.336166 | 0.1972791 | 0.8056516 | 0.1080823 | 0.3274891 | 0.1206545 | 0.6129565 | 51.95711 | 12.66517 | 0.02645818 | 0.01111906 | 197.7233 | 1.368842 | 0.1233279 | 4.551285 | 0.6259713 | 2.173099 | 0.996572 | 7.893072 | 9.906653 | 4918.787 | 25.65505 | 0.3315025 | 0.3460323 | 14.26211 | 2.126733 | 3.602504 | 923.1104 | 2.004366 | 3.766151 | 0.6192987 | 0.1277697 | 679.2277 | 0.2078827 | 0.09900598 | 3.019907 | 779.9832 | 0.123374 | 1.490438 | 2.081734 | 0.2774718 | 1.197818 | 0.2807709 | 1.392069 | 0.3375303 | 0.02696742 | 0.1417276 | 0.0350998 | 0.07795622 | 0.0169858 | 0.08345975 | 0.01698647 | 0.1687995 | 0.03953051 | 0.06284754 | 0.1080656 | 0.03878571 | 1.085541 | 0.4138401 | 0.2792079 | 西安
34.13749 | 3.89753 | 0.1119685 | 0.3723065 | 0.2950566 | 0.3863033 | 0.07116772 | 0.7485217 | 48.75176 | 10.92689 | 0.01803084 | 0.01017865 | 27.38786 | 3.178399 | 0.1939753 | 7.759252 | 1.250476 | 1.333068 | 0.6485912 | 2.470852 | 2.59334 | 6006.656 | 16.96087 | 0.3916895 | 0.4812406 | 30.40672 | 1.325115 | 2.351866 | 1360.386 | 1.402751 | 4.769804 | 0.2568798 | 0.08933738 | 45.21724 | 0.09746437 | 0.1250971 | 259.3498 | 299.4008 | 0.09132705 | 2.109485 | 2.523747 | 0.3356664 | 1.472623 | 0.3884166 | 2.982721 | 0.3373514 | 0.02346837 | 0.1152285 | 0.02095485 | 0.06451494 | 0.007720358 | 0.06220853 | 0.01123858 | 0.2310408 | 0.026599 | 0.06456775 | 0.1371688 | 0.03476468 | 96.7196 | 0.4217043 | 0.2582248 | 西安
33.72183 | 3.980984 | 0.1081912 | 0.3611245 | 0.2441272 | 0.3678504 | 0.07332304 | 0.7578018 | 49.72597 | 10.35436 | 0.02003052 | 0.00977175 | 58.12825 | 3.323362 | 0.06458246 | 4.915776 | 1.114532 | 1.254416 | 0.5165989 | 0.9638237 | 2.735735 | 6081.125 | 17.45 | 0.3674912 | 0.2107339 | 25.75344 | 2.157289 | 2.319252 | 1351.754 | 1.347484 | 5.003447 | 0.2411422 | 0.0829008 | 40.53806 | 0.2311418 | 0.2205925 | 292.6495 | 307.7969 | 0.08472769 | 1.880299 | 2.034146 | 0.3141997 | 1.3067 | 0.3376652 | 2.620363 | 0.3882802 | 0.02060059 | 0.1140021 | 0.02237357 | 0.05267044 | 0.01048354 | 0.05952941 | 0.01114114 | 0.1822479 | 0.02689026 | 0.1034073 | 0.1353254 | 0.04287029 | 97.56086 | 0.3839811 | 0.2529411 | 西安
45.46202 | 7.842589 | 0.03151843 | 0.4945907 | 0.8422656 | 0.9951119 | 0.08680687 | 0.7928753 | 26.97787 | 16.03455 | 0.004170977 | 0.0114399 | 57.70128 | 3.660918 | 0 | 11.56503 | 1.673024 | 0.9951688 | 0.1805477 | 0.1997515 | 1.59947 | 6362.58 | 119.3968 | 0.740772 | 0.3728669 | 72.58843 | 0.2145045 | 0.8789982 | 2837.266 | 2.255923 | 7.80717 | 0.6871807 | 0.02691699 | 5.427193 | 1.548045 | 1.153159 | 4.080001 | 108.5371 | 0.02231914 | 3.695826 | 4.119731 | 0.6259596 | 2.683874 | 0.6547676 | 3.929971 | 0.499109 | 0.03067371 | 0.2167155 | 0.03557285 | 0.09841559 | 0.01463901 | 0.08461965 | 0.0192738 | 0.3524191 | 0.03427795 | 0.1769995 | 0.02568631 | 0.02328561 | 240.455 | 0.3593918 | 0.4041708 | 西安
45.52659 | 7.824979 | 0.0308468 | 0.4991959 | 0.8493866 | 0.9993342 | 0.0900068 | 0.7813769 | 26.89996 | 16.05956 | 0.003252627 | 0.01127875 | 60.70779 | 3.967285 | 0.10956 | 11.22293 | 1.459838 | 0.9939643 | 0 | 0.2109446 | 1.601596 | 6270.308 | 123.2989 | 0.7133303 | 0.3080926 | 76.10198 | 1.418779 | 0.8286199 | 2826.798 | 2.296449 | 7.483891 | 0.6786549 | 0.04845477 | 5.490748 | 1.446353 | 1.127762 | 5.785941 | 107.0546 | 0.01120139 | 3.573874 | 4.139533 | 0.6153488 | 2.652766 | 0.6526622 | 3.664308 | 0.5994202 | 0.03347163 | 0.1348083 | 0.03911833 | 0.08781686 | 0.0183578 | 0.1163962 | 0.01622973 | 0.3452884 | 0.04063438 | 0.1950643 | 0.02635866 | 0.01748476 | 241.8408 | 0.3954627 | 0.4052826 | 西安
42.78829 | 7.064509 | 0.1110452 | 0.8132552 | 0.5550494 | 1.542833 | 0.2128127 | 3.085554 | 29.83734 | 13.38884 | 0.009253975 | 0.01941628 | 34.93755 | 3.797906 | 0.02965711 | 7.04913 | 1.389496 | 2.891925 | 0.1511048 | 0.9866088 | 3.107258 | 24760.62 | 453.1455 | 1.335453 | 1.136077 | 318.9209 | 1.005989 | 1.736348 | 2350.225 | 2.755857 | 17.6169 | 0.9291345 | 0.04021354 | 12.12368 | 4.149079 | 3.282692 | 663.7475 | 274.5875 | 0.0525433 | 4.062595 | 5.87157 | 0.7543385 | 3.287505 | 0.7515989 | 2.889008 | 0.5614463 | 0.05276723 | 0.2926584 | 0.05868483 | 0.1508399 | 0.022147 | 0.166613 | 0.030671 | 0.6503737 | 0.08187426 | 0.2733293 | 0.09183135 | 0.03180891 | 259.5286 | 0.938932 | 0.9487402 | 西安
34.65171 | 2.520637 | 0.5733064 | 3.340283 | 0.4849329 | 2.359721 | 0.4712222 | 0.06871968 | 34.97377 | 19.68127 | 0.1668135 | 0.07213155 | 61.07188 | 4.714279 | 0.4279382 | 9.531394 | 2.125833 | 8.755094 | 5.608699 | 710.4578 | 12.8308 | 551.4542 | 27.94312 | 4.215749 | 0.5182784 | 130.0239 | 1.667774 | 9.159307 | 2425.094 | 4.479631 | 32.33557 | 1.851007 | 0.527815 | 163.7612 | 0.04058063 | 0.2181083 | 806.9207 | 286.4465 | 0.3392981 | 8.680886 | 14.6424 | 1.647136 | 6.38164 | 1.235527 | 4.018801 | 1.071529 | 0.1177149 | 0.5414663 | 0.1056937 | 0.2920606 | 0.04416025 | 0.2576801 | 0.04765591 | 0.9764735 | 0.1992613 | 16.53764 | 0.07999173 | 0.03472073 | 26.77082 | 1.534599 | 0.3937363 | 西安
44.01174 | 6.012488 | 0.156735 | 0.8959524 | 0.7391261 | 2.479723 | 0.2586239 | 0.9251694 | 29.58427 | 14.42484 | 0.004489052 | 0.02311444 | 68.63938 | 2.860772 | 0.4005456 | 11.62732 | 1.415152 | 3.963198 | 0.6348836 | 0.625809 | 1.407062 | 7424.199 | 329.6399 | 1.87437 | 0.2603954 | 285.6278 | 1.959909 | 4.318171 | 2300.144 | 3.553495 | 18.11371 | 1.277606 | 0.1146889 | 39.99535 | 6.688329 | 4.319643 | 6.220075 | 348.7343 | 0.054705 | 4.121236 | 5.94171 | 0.7766492 | 3.139403 | 0.7839908 | 2.577265 | 0.6857945 | 0.05482915 | 0.3784692 | 0.07963535 | 0.1955852 | 0.03657376 | 0.2790285 | 0.04249997 | 0.6845173 | 0.09649626 | 0.5768762 | 0.06967651 | 0.03878954 | 394.1034 | 1.048021 | 0.9831401 | 西安
41.5525 | 4.891099 | 0.2372797 | 1.182304 | 0.5153131 | 1.027553 | 0.1562709 | 0.2915695 | 32.53457 | 17.01566 | 0.0393564 | 0.02340471 | 67.67251 | 5.06807 | 0.1540203 | 7.240014 | 1.044869 | 2.629665 | 1.438649 | 95.00736 | 3.586488 | 2339.755 | 64.72704 | 1.309639 | 0.58027 | 226.83 | 2.639771 | 3.673756 | 2548.362 | 2.566819 | 13.60027 | 0.6221734 | 0.4009597 | 60.15036 | 0.6156585 | 0.3929163 | 660.8939 | 294.0734 | 0.1170142 | 4.145017 | 5.860718 | 0.7450096 | 2.937099 | 0.6117392 | 2.364566 | 0.4827823 | 0.04331109 | 0.199067 | 0.04422023 | 0.1117668 | 0.01978608 | 0.09268352 | 0.03127936 | 0.4925705 | 0.06716362 | 1.797828 | 0.3459394 | 0.03277583 | 194.4582 | 0.5966459 | 0.602491 | 西安
38.03149 | 1.344046 | 0.2690049 | 1.395938 | 0.173146 | 2.508459 | 0.2634548 | 0.03989765 | 33.8514 | 21.50477 | 0.08549704 | 0.0539845 | 27.13673 | 2.708334 | 0.1128833 | 6.768275 | 1.252938 | 4.141816 | 3.972751 | 279.5471 | 5.603599 | 320.1664 | 28.36742 | 3.637202 | 1.212308 | 1.394879 | 1.115567 | 4.322137 | 2487.038 | 3.622979 | 29.58582 | 1.69182 | 0.5510659 | 145.2728 | 0.05381229 | 0.1246515 | 345.6646 | 339.3044 | 0.1639172 | 8.049485 | 13.35101 | 1.648149 | 6.105611 | 1.064404 | 2.514646 | 0.7327627 | 0.07076251 | 0.4132861 | 0.05923343 | 0.1463819 | 0.02863656 | 0.1782987 | 0.0271562 | 0.8372045 | 0.1509927 | 11.33526 | 0.5475387 | 0.0553652 | 1.327272 | 1.552202 | 0.2913167 | 西安
41.35498 | 3.012934 | 0.2860804 | 0.271271 | 0.1162107 | 5.217909 | 0.1093206 | 0.02239624 | 34.76082 | 14.41138 | 0.03665591 | 0.08429897 | 66.71437 | 4.38553 | 0.4700912 | 7.156213 | 1.348281 | 3.538237 | 1.421981 | 0.8792103 | 2.024952 | 179.723 | 17.85436 | 5.39582 | 0.933298 | 0.6977435 | 2.360826 | 5.079942 | 1551.781 | 3.285469 | 30.82587 | 3.411591 | 0.09816223 | 143.4468 | 0.1159347 | 0.1179919 | 294.7118 | 400.5623 | 0.1159126 | 12.11558 | 24.11787 | 2.652378 | 9.407761 | 1.475784 | 1.98368 | 1.011635 | 0.09524067 | 0.5202908 | 0.07757448 | 0.2225625 | 0.03125143 | 0.1591892 | 0.02718779 | 1.018546 | 0.5007817 | 1.29177 | 0.02666986 | 0.04765191 | 2.97094 | 2.335078 | 0.3844859 | 西安
44.63979 | 8.719341 | 0.03811104 | 0.7100574 | 0.4824584 | 0.5614095 | 0.1102409 | 0.6483674 | 32.76309 | 10.94934 | 0.004467956 | 0.01145714 | 323.907 | 2.599718 | 0.2912261 | 7.205609 | 0.816382 | 1.826839 | 0.2516353 | 0.8918158 | 5.406535 | 5202.948 | 370.2499 | 0.5534505 | 0.3572119 | 41.48126 | 1.145542 | 0.6166129 | 1883.299 | 1.704048 | 5.33264 | 0.3494473 | 0.05265835 | 8.881891 | 1.03068 | 1.514817 | 135.0392 | 286.7788 | 0.01393773 | 2.004779 | 2.525414 | 0.3498025 | 1.660021 | 0.2620591 | 1.230752 | 0.3154506 | 0.02956725 | 0.1218334 | 0.0223056 | 0.09248737 | 0.01415746 | 0.06547225 | 0.01770252 | 0.1759921 | 0.03047475 | 0.06273048 | 0.03106132 | 0.02146427 | 121.5567 | 0.2571541 | 0.4962243 | 西安
37.64741 | 3.36136 | 0.2429828 | 0.3536018 | 0.1308426 | 0.6118504 | 0.1273688 | 0.9075259 | 45.70961 | 9.945007 | 0.1983268 | 0.01413648 | 505.7938 | 2.824528 | 0.08129773 | 4.749578 | 1.651963 | 2.351122 | 0.9848575 | 0.5299483 | 5.481241 | 7282.615 | 21.14073 | 0.6097681 | 0.3675059 | 10.06924 | 0.8724529 | 4.214961 | 1217.46 | 2.830159 | 7.690704 | 0.5498426 | 1.593633 | 554.5079 | 0.03237418 | 0.2753348 | 67.88871 | 427.3919 | 0.2141174 | 3.329841 | 4.508341 | 0.5862387 | 2.396846 | 0.6504316 | 2.093174 | 0.5546651 | 0.05054531 | 0.3445845 | 0.07743669 | 0.2452048 | 0.04296063 | 0.2952464 | 0.05360162 | 0.2529032 | 0.05996251 | 0.1083374 | 0.2714759 | 0.02848648 | 3870.183 | 1.011591 | 0.4621789 | 西安
31.36119 | 3.557765 | 0.08728722 | 0.4673003 | 0.09029803 | 0.2299018 | 0.03465487 | 0.4139792 | 53.75004 | 9.630879 | 0.0836082 | 0.00522919 | 68.74285 | 0.721174 | 0.1257632 | 2.908266 | 1.140662 | 2.217369 | 3.653564 | 3.461911 | 8.635445 | 3322.055 | 24.12296 | 0.238902 | 0.03560189 | 6.535038 | 2.557741 | 1.702612 | 1357.404 | 1.379558 | 3.585812 | 0.1530745 | 0.1469652 | 486.7095 | 0.2465996 | 0 | 0.9166279 | 471.4091 | 0.04773603 | 2.013654 | 2.267384 | 0.3407325 | 1.343366 | 0.3789316 | 1.943828 | 0.3277223 | 0.02020719 | 0.14089 | 0.03225082 | 0.06897981 | 0.005821533 | 0.04272917 | 0.01536436 | 0.1229922 | 0.01993323 | 0.05970547 | 0.06531485 | 0.02642821 | 1.215562 | 0.3921865 | 0.6253098 | 西安
34.4932 | 3.209969 | 0.6133262 | 1.400451 | 0.3062845 | 1.13916 | 0.8810553 | 0.1277951 | 45.68282 | 10.90988 | 0.7442596 | 0.04726943 | 283.6166 | 4.301939 | 0.3716592 | 9.842023 | 2.368348 | 6.425805 | 13.41815 | 64.74128 | 10.54157 | 1025.516 | 46.86854 | 1.518882 | 0.1658298 | 719.4404 | 5.636999 | 10.6545 | 1618.056 | 3.342086 | 13.88329 | 1.03357 | 0.6100071 | 50.96121 | 0.8581198 | 0.6220866 | 135.0697 | 420.3349 | 0.4868307 | 4.506365 | 6.316636 | 0.8410713 | 3.498751 | 0.7305516 | 2.008775 | 0.7658944 | 0.07576528 | 0.4432715 | 0.09991296 | 0.2774398 | 0.0492951 | 0.2669341 | 0.04370519 | 0.4329558 | 0.1124594 | 1.351598 | 0.0101466 | 0.05906705 | 6.542964 | 1.25525 | 0.4633588 | 西安
26.6905 | 1.26671 | 0.3999805 | 1.417464 | 0.2632547 | 0.8686731 | 0.2621619 | 0.2639161 | 61.8633 | 5.758365 | 0.5462583 | 0.03455933 | 207.356 | 2.327633 | 0.1819625 | 6.649965 | 1.611393 | 4.213501 | 1.467393 | 4.446774 | 35.67976 | 2117.845 | 67.5614 | 0.7739471 | 0.5918316 | 243.2422 | 4.908354 | 6.181744 | 894.16 | 2.165045 | 12.3987 | 0.7148671 | 0.283188 | 81.70296 | 0.5825752 | 0.8479762 | 201.1759 | 1139.285 | 0.2467986 | 3.186353 | 4.344608 | 0.5403767 | 2.29213 | 0.455305 | 1.103131 | 0.4705924 | 0.06621223 | 0.38489 | 0.06172148 | 0.1544107 | 0.02175472 | 0.168763 | 0.026831 | 0.3630611 | 0.07236911 | 0.4873584 | 0 | 0.03100155 | 3.573987 | 0.9729996 | 0.2488115 | 西安
46.01903 | 7.02041 | 0.03251132 | 1.012487 | 1.511153 | 0.4625675 | 0.1173508 | 0.8596406 | 28.74503 | 13.83206 | 0.004761747 | 0.009916299 | 59.49779 | 2.526902 | 0.1264384 | 6.335434 | 1.575691 | 1.463818 | 26.18469 | 0.3171752 | 1.175473 | 6898.351 | 100.034 | 0.6037367 | 0.4704802 | 79.48618 | 4.614253 | 0.5529867 | 2594.3 | 1.758581 | 4.69582 | 0.2869242 | 0.01120553 | 14.43572 | 1.238875 | 0.09533985 | 7.908704 | 148.723 | 0.02244936 | 2.915428 | 3.175299 | 0.5401219 | 2.007216 | 0.4034703 | 2.817674 | 0.3692424 | 0.02357861 | 0.1181565 | 0.02202273 | 0.04477135 | 0.01123241 | 0.08840235 | 0.006987873 | 0.1660795 | 0.0211171 | 0.1307321 | 0.06276148 | 0.02404614 | 26.60146 | 0.2044029 | 0.652133 | 西安
30.89135 | 3.458469 | 0.1036681 | 0.2985932 | 0.1491394 | 0.3161299 | 0.05158987 | 0.6107307 | 55.33984 | 8.45854 | 0.01156681 | 0.007355877 | 44.13526 | 1.941207 | 0.228431 | 4.587037 | 0.9997602 | 1.412744 | 8.870076 | 0.4585981 | 6.696222 | 4900.926 | 35.71816 | 0.3760399 | 0.07764584 | 9.725477 | 5.715392 | 2.523063 | 1192.953 | 1.594276 | 2.881444 | 0.3181899 | 0.06060797 | 583.7273 | 0.3441192 | 0.07111934 | 0.8629941 | 430.1989 | 0.1154622 | 2.027958 | 2.047484 | 0.3250783 | 1.298863 | 0.3318694 | 1.519573 | 0.3153098 | 0.03035107 | 0.1362819 | 0.03080118 | 0.09103223 | 0.01755075 | 0.0859074 | 0.007119005 | 0.1375574 | 0.04059504 | 0.2445459 | 1.181053 | 0.06111156 | 145.225 | 0.3776179 | 0.3048549 | 西安
26.72663 | 3.126162 | 1.364237 | 2.306396 | 0.5817806 | 0.8327522 | 0.215201 | 0.3346008 | 57.06804 | 7.005568 | 0.1328695 | 0.03524539 | 211.4724 | 5.254271 | 0.4344582 | 26.75336 | 0.8339042 | 4.151032 | 5.551464 | 31.11062 | 10.7892 | 2685.068 | 55.04238 | 0.9818997 | 0.3404299 | 26.71138 | 8.669761 | 13.21239 | 882.0316 | 2.057431 | 13.65812 | 0.8555861 | 0.7981532 | 94.89679 | 0.9724437 | 0.1738875 | 42.3216 | 726.2813 | 0.2069865 | 2.652204 | 3.297612 | 0.4404419 | 1.90074 | 0.418755 | 1.312772 | 0.4294618 | 0.04390626 | 0.2380932 | 0.05418365 | 0.1410358 | 0.02225406 | 0.1658271 | 0.02471664 | 0.4131745 | 0.09298518 | 1.095835 | 0.03809136 | 0.04251242 | 8.905282 | 0.9109193 | 0.3851892 | 西安
36.25954 | 3.663343 | 0.2534246 | 0.3653963 | 0.1221323 | 0.5320581 | 0.03902441 | 0.6671712 | 40.76141 | 15.68396 | 0.01137774 | 0.009688041 | 133.8446 | 7.940309 | 0.1742751 | 7.61525 | 1.852016 | 1.850133 | 0.9323004 | 0.9143306 | 7.393102 | 5353.843 | 32.61716 | 0.5460722 | 0.03415043 | 0.9526141 | 1.316851 | 5.445134 | 1878.027 | 4.446742 | 6.081048 | 0.3859007 | 0.3179821 | 503.7522 | 0.5122983 | 0.235249 | 4.815145 | 28.46933 | 0.2273696 | 3.790768 | 4.31481 | 0.5503291 | 2.247303 | 0.6144933 | 5.942636 | 0.9323027 | 0.06980476 | 0.4983784 | 0.1140122 | 0.3578139 | 0.05814822 | 0.4409645 | 0.06144758 | 0.2439842 | 0.029094 | 0.2394112 | 1.232446 | 0.04537295 | 11158.33 | 0.6361355 | 0.5422523 | 西安
36.16396 | 3.58589 | 0.2558639 | 0.368036 | 0.1220339 | 0.5384395 | 0.03994657 | 0.6570333 | 40.94273 | 15.67853 | 0.01178204 | 0.009616879 | 1027.518 | 8.972474 | 0.02373673 | 7.111099 | 1.691036 | 1.814781 | 0.5236382 | 0.9728566 | 7.388444 | 5272.489 | 32.2689 | 0.56349 | 0.220204 | 1.307272 | 1.82406 | 5.622498 | 1884.374 | 4.455411 | 6.238702 | 0.3990131 | 0.310214 | 487.6541 | 0.4259733 | 0.2178571 | 5.560691 | 25.59492 | 0.2268454 | 3.782558 | 4.330529 | 0.53123 | 2.28234 | 0.7035015 | 5.510439 | 0.8001869 | 0.08079418 | 0.4885562 | 0.1178198 | 0.3166585 | 0.06406637 | 0.4004765 | 0.07334996 | 0.2695413 | 0.05314538 | 0.2198519 | 1.173373 | 0.0587957 | 11124.16 | 0.6568888 | 0.503062 | 西安
35.93362 | 3.545771 | 0.2900159 | 0.4055609 | 0.1431802 | 0.5455506 | 0.04297201 | 0.6455952 | 41.19325 | 15.65584 | 0.01137064 | 0.01011796 | 0 | 9.680788 | 0.3196509 | 8.996095 | 1.492583 | 1.821166 | 0.2497008 | 0.9736256 | 7.169804 | 5180.702 | 30.37854 | 0.5675002 | 0.1015514 | 1.06515 | 2.392389 | 6.863663 | 1908.525 | 4.384969 | 6.429006 | 0.4126892 | 0.4226124 | 493.1662 | 0.3115093 | 0.35776 | 4.695599 | 65.28337 | 0.2789025 | 3.725266 | 4.333113 | 0.5487882 | 2.190844 | 0.6779001 | 5.062133 | 0.7493824 | 0.06690873 | 0.4762805 | 0.1064745 | 0.3660552 | 0.05660781 | 0.4740418 | 0.06611296 | 0.2736865 | 0.04043742 | 0.2414155 | 1.208691 | 0.05934073 | 10633.3 | 0.6770748 | 0.5120719 | 西安
33.1769 | 3.526202 | 0.1024207 | 0.225371 | 0.1697574 | 0.3321696 | 0.02801906 | 0.03035758 | 47.08504 | 15.04043 | 0.01020668 | 0.005822924 | 28.06586 | 2.291169 | 0.1231439 | 3.13696 | 1.264079 | 0.6514724 | 0.3592233 | 0.1194683 | 3.753767 | 243.6102 | 18.82814 | 0.3697872 | 0.05936568 | 0.2844997 | 3.126918 | 2.284563 | 2041.353 | 1.664479 | 3.366563 | 0.2434003 | 0.0424961 | 96.06259 | 0.262085 | 0.09088635 | 4.83338 | 18.96902 | 0.1006424 | 2.598476 | 2.540697 | 0.3704008 | 1.574701 | 0.4253691 | 4.38635 | 0.5285709 | 0.01991664 | 0.111177 | 0.01822942 | 0.05102103 | 0.005501057 | 0.04491546 | 0.01678133 | 0.1637321 | 0.07954509 | 0.04818868 | 0.2393543 | 0.05503475 | 17.24269 | 0.441237 | 0.2055183 | 西安

## 新样本
SiO2 | Na2O | K2O | CaO | MgO | Al2O3 | Fe2O3 | CuO | PbO | BaO | P2O5 | SrO | SnO2 | SO2 | 表面风化 | 类型2
35.47 | 0 | 0.79 | 2.89 | 1.05 | 7.07 | 1.45 | 0.96 | 29.28 | 8.31 | 8.45 | 0.28 | 0 | 0 | 无 | 春秋早高钾
36.28 | 0 | 1.05 | 2.34 | 1.18 | 5.73 | 1.86 | 0.26 | 40.23 | 7.2 | 3.57 | 0.19 | 0 | 0 | 无 | 春秋早高钾
65.91 | 0 | 0 | 1.6 | 0.75 | 3.25 | 4.59 | 0.44 | 16.55 | 3.42 | 1.62 | 0.3 | 0 | 0 | 无 | 春秋早高钾
34.34 | 0 | 1.41 | 4.49 | 0.98 | 4.35 | 2.12 | 0 | 39.22 | 10.29 | 0 | 0.35 | 0.4 | 0 | 无 | 春秋早高钾
11.95 | 0 | 1.36 | 7.19 | 0.81 | 2.93 | 7.06 | 0.21 | 59.58 | 4.69 | 2.68 | 0.52 | 0 | 0 | 无 | 春秋早高钾
38.22 | 0 | 0.24 | 2.32 | 0 | 2.87 | 0.67 | 0.92 | 39.68 | 9.2 | 5.26 | 0 | 0 | 0 | 表面风化 | 春秋早高钾
29.64 | 0 | 0 | 2.93 | 0.59 | 3.57 | 1.33 | 3.51 | 42.82 | 5.35 | 8.83 | 0 | 0 | 0 | 表面风化 | 春秋早高钾
76.68 | 0 | 0 | 4.71 | 1.22 | 6.19 | 2.37 | 3.28 | 1 | 1.97 | 1.1 | 0 | 0 | 0 | 无 | 春秋早高钾
66.39 | 0 | 0 | 3.07 | 1.29 | 6.28 | 2.77 | 14.44 | 0.25 | 0 | 0.74 | 0 | 0 | 0 | 无 | 春秋早高钾
49.01 | 2.71 | 0 | 1.13 | 0 | 1.45 | 0 | 0.86 | 32.92 | 7.95 | 0.35 | 0 | 0 | 0 | 无 | 春秋早高钾

## 附件1
实验编号 | 出产年代 | 纹饰 | 类型 | 墓葬 | 颜色 | 表面风化 | 出土地区 | 图片
F-01 | 战国末 | 蜻蜓眼 | 高钾 | 平民墓 | 蓝绿 | 无 | 临潼
F-02 | 战国 | 蜻蜓眼 | 高钾 | 平民墓 | 蓝绿 | 无 | 西安
F-03 | 战国 | 蜻蜓眼 | 高钾 | 平民墓 | 蓝绿 | 无 | 西安
F-04 | 战国 | 蜻蜓眼 | 高钾 | 戎人墓 | 蓝绿 | 无 | 陕北
F-05 | 战国 | 蜻蜓眼 | 高钾 | 戎人墓 | 蓝绿 | 无 | 陕北
F-06 | 战国 | 单色玻璃 | 高钾 | 戎人墓 | 蓝绿 | 无 | 陕北
F-07 | 春秋早 | 费昂斯 | 高钾 | 贵族墓 | 蓝绿 | 表面风化 | 渭南
F-08 | 春秋早 | 费昂斯 | 高钾 | 贵族墓 | 蓝绿 | 表面风化 | 渭南
F-09 | 春秋早 | 费昂斯 | 高钾 | 贵族墓 | 蓝绿 | 表面风化 | 渭南
F-10 | 春秋早 | 费昂斯 | 高钾 | 贵族墓 | 蓝绿 | 表面风化 | 渭南
F-11 | 春秋早 | 费昂斯 | 高钾 | 贵族墓 | 蓝绿 | 表面风化 | 渭南
F-12 | 春秋早 | 费昂斯 | 高钾 | 贵族墓 | 蓝绿 | 表面风化 | 渭南
F-13 | 春秋早 | 费昂斯 | 高钾 | 贵族墓 | 蓝绿 | 表面风化 | 渭南
F-14 | 春秋早 | 费昂斯 | 高钾 | 贵族墓 | 蓝绿 | 表面风化 | 渭南
F-15 | 春秋早 | 费昂斯 | 高钾 | 贵族墓 | 蓝绿 | 表面风化 | 渭南
F-16 | 春秋早 | 费昂斯 | 高钾 | 贵族墓 | 深绿 | 表面风化 | 渭南
F-17 | 春秋早 | 费昂斯 | 高钾 | 贵族墓 | 蓝绿 | 表面风化 | 渭南
F-19 | 战国末 | 蜻蜓眼 | 铅钡 | 平民墓 | 浅蓝 | 无 | 临潼
F-20 | 战国 | 蜻蜓眼 | 铅钡 | 平民墓 | 浅蓝 | 无 | 临潼
F-21 | 战国末 |  | 人造颜料 | 平民墓 | 紫 | 表面风化 | 临潼
F-22 | 战国 |  | 人造颜料 | 平民墓 | 紫 | 表面风化 | 临潼
F-23 | 战国 |  | 人造颜料 | 平民墓 | 浅蓝 | 表面风化 | 西安
F-24 | 战国 |  | 人造颜料 | 平民墓 | 紫 | 无 | 西安
F-25 | 战国 |  | 人造颜料 | 平民墓 | 紫 | 无 | 西安
F-26 | 战国 |  | 人造颜料 | 戎人墓 | 浅蓝 | 无 | 陕北
F-27 | 战国末 |  | 人造颜料 | 贵族墓 | 紫 | 表面风化 | 咸阳
F-28 | 战国末 |  | 人造颜料 | 贵族墓 | 紫 | 表面风化 | 咸阳
G-01 | 战国末 | 蜻蜓眼 | 铅钡 | 平民墓 | 浅蓝 | 表面风化 | 临潼
G-02 | 战国末 | 蜻蜓眼 | 高钠铅钡 | 平民墓 | 浅蓝 | 无 | 临潼
G-03 | 战国末 | 蜻蜓眼 | 铅钡 | 平民墓 | 深蓝 | 无 | 临潼
G-04 | 战国末 | 蜻蜓眼 | 高钠铅钡 | 平民墓 | 蓝绿 | 表面风化 | 临潼
G-05 | 战国末 | 蜻蜓眼 | 高钠铅钡 | 平民墓 | 浅蓝 | 无 | 临潼
G-06 | 战国末 | 单色玻璃 | 铅钡 | 平民墓 | 浅绿 | 无 | 临潼
G-07 | 战国末 | 单色玻璃 | 铅钡 | 平民墓 | 深绿 | 无 | 临潼
G-08 | 战国末 | 单色玻璃 | 铅钡 | 平民墓 | 深绿 | 表面风化 | 临潼
G-09 | 战国末 | 单色玻璃 | 铅钡 | 平民墓 | 深绿 | 表面风化 | 临潼
G-10 | 战国末 | 单色玻璃 | 铅钡 | 平民墓 | 深绿 | 表面风化 | 临潼
G-11 | 战国末 | 单色玻璃 | 铅钡 | 平民墓 | 浅绿 | 无 | 临潼
G-12 | 战国末 | 单色玻璃 | 铅钡 | 平民墓 | 深绿 | 表面风化 | 临潼
G-13 | 战国末 | 单色玻璃 | 铅钡 | 平民墓 | 深绿 | 表面风化 | 临潼
G-14 | 战国末 | 单色玻璃 | 铅钡 | 平民墓 | 深绿 | 表面风化 | 临潼
G-15 | 战国末 | 单色玻璃 | 铅钡 | 平民墓 | 深绿 | 表面风化 | 临潼
G-16 | 战国 | 单色玻璃 | 铅钡 | 平民墓 |  | 表面风化 | 西安
G-17 | 战国 | 单色玻璃 | 铅钡 | 平民墓 | 浅绿 | 表面风化 | 西安
G-18 | 战国 | 单色玻璃 | 高钠铅钡 | 平民墓 | 浅蓝 | 表面风化 | 西安
G-19 | 战国 | 蜻蜓眼 | 铅钡 | 平民墓 | 浅蓝 | 无 | 西安
G-20 | 战国 | 蜻蜓眼 | 高钠铅钡 | 平民墓 | 浅蓝 | 无 | 西安
G-21 | 战国 | 蜻蜓眼 | 高钠铅钡 | 平民墓 | 浅蓝 | 表面风化 | 西安
G-22 | 战国 | 蜻蜓眼 | 高钠铅钡 | 平民墓 | 浅蓝 | 表面风化 | 西安
G-23 | 战国 | 蜻蜓眼 | 高钠铅钡 | 平民墓 | 浅蓝 | 表面风化 | 西安
G-24 | 战国 | 蜻蜓眼 | 高钠铅钡 | 平民墓 | 浅蓝 | 无 | 西安
G-25 | 战国 | 蜻蜓眼 | 高钠铅钡 | 平民墓 | 浅蓝 | 无 | 西安
G-26 | 战国 | 蜻蜓眼 | 高钠铅钡 | 平民墓 | 浅蓝 | 无 | 西安
G-28 | 战国 | 蜻蜓眼 | 铅钡 | 平民墓 | 黑色 | 表面风化 | 西安
G-29 | 战国 | 蜻蜓眼 | 铅钡 | 平民墓 | 黑色 | 表面风化 | 西安
G-30 | 战国 | 单色玻璃 | 铅钡 | 平民墓 | 浅蓝 | 表面风化 | 西安
G-31 | 战国 | 单色玻璃 | 铅钡 | 平民墓 | 浅蓝 | 表面风化 | 西安
G-32 | 战国 | 单色玻璃 | 铅钡 | 平民墓 | 浅蓝 | 表面风化 | 西安
G-33 | 战国 | 单色玻璃 | 铅钡 | 平民墓 | 浅蓝 | 表面风化 | 西安
G-34 | 战国 | 单色玻璃 | 铅钡 | 平民墓 | 浅蓝 | 表面风化 | 西安
G-38 | 战国末 | 单色玻璃 | 铅钡 | 贵族墓 | 蓝绿 | 表面风化 | 咸阳
G-39 | 战国末 | 单色玻璃 | 铅钡 | 贵族墓 | 蓝绿 | 表面风化 | 咸阳
G-40 | 战国末 | 单色玻璃 | 铅钡 | 贵族墓 | 浅蓝 | 表面风化 | 西安
G-41 | 战国末 | 单色玻璃 | 铅钡 | 贵族墓 | 浅蓝 | 表面风化 | 西安
G-42 | 战国末 | 单色玻璃 | 铅钡 | 贵族墓 | 浅蓝 | 表面风化 | 西安
G-43 | 战国末 | 单色玻璃 | 铅钡 | 贵族墓 | 浅蓝 | 表面风化 | 西安
G-44 | 战国末 | 单色玻璃 | 铅钡 | 贵族墓 | 白 | 表面风化 | 西安
G-45 | 战国 | 单色玻璃 | 高钾 | 戎人墓 | 浅蓝 | 无 | 陕北
G-46 | 战国 | 单色玻璃 | 高钾 | 戎人墓 | 深绿 | 无 | 陕北
G-47 | 战国 | 单色玻璃 | 高钾 | 戎人墓 | 浅蓝 | 无 | 陕北
G-48 | 战国 | 单色玻璃 | 高钾 | 戎人墓 | 浅蓝 | 无 | 陕北
G-49 | 战国 | 单色玻璃 | 高钾 | 戎人墓 | 浅蓝 | 无 | 陕北
G-50 | 战国 | 蜻蜓眼 | 高钾 | 平民墓 | 深蓝 | 无 | 西安
G-51 | 战国 | 单色玻璃 | 铅钡 | 平民墓 |  | 表面风化 | 西安

## 附件2
数据均为该成分所占的比例数值
编号 | SiO2 | Na2O | K2O | CaO | MgO | Al2O3 | Fe2O3 | CuO | PbO | BaO | P2O5 | SrO | SnO2 | SO2
F-01基体 | 67.65 | 0 | 7.37 | 0 | 1.98 | 11.15 | 2.39 | 2.51 | 0.2 | 1.38 | 4.18 | 0.11 | 0 | 0
F-01眼珠 | 59.81 | 0 | 7.68 | 5.41 | 1.73 | 10.05 | 6.04 | 2.18 | 0.35 | 0.97 | 4.5 | 0.12 | 0 | 0
F-03基体 | 87.05 | 0 | 5.19 | 2.01 | 0 | 4.06 | 0 | 0.78 | 0.25 | 0 | 0.66 | 0 | 0 | 0
F-03眼珠 | 61.71 | 0 | 12.37 | 5.87 | 1.11 | 5.5 | 2.16 | 5.09 | 1.41 | 2.86 | 0.7 | 0.1 | 0 | 0
F-04基体 | 78.45 | 0 | 0 | 6.08 | 1.86 | 7.23 | 2.15 | 2.11 | 0 | 0 | 1.06 | 0.03 | 0 | 0.51
F-04眼珠 | 65.88 | 0 | 9.67 | 7.12 | 1.56 | 6.44 | 2.06 | 2.18 | 0 | 0 | 0.79 | 0 | 0 | 0.36
F-05基体 | 78.04 | 0 | 0 | 6.26 | 1.59 | 7.34 | 2.46 | 2.06 | 0 | 0 | 1.21 | 0 | 0 | 0.82
F-05眼珠 | 61.58 | 0 | 10.95 | 7.35 | 1.77 | 7.5 | 2.62 | 3.27 | 0 | 0 | 0.94 | 0.06 | 0 | 0.47
F-06 | 69.33 | 0 | 9.99 | 6.32 | 0.87 | 3.93 | 1.74 | 3.87 | 0 | 0 | 1.17 | 0 | 0 | 0.39
F-07 | 92.63 | 0 | 0 | 1.07 | 0 | 1.98 | 0.17 | 3.24 | 0 | 0 | 0.61 | 0 | 0 | 0
F-08 | 92.72 | 0 | 0 | 0.94 | 0.54 | 2.51 | 0.2 | 1.54 | 0 | 0 | 0.36 | 0 | 0 | 0
F-09 | 95.02 | 0 | 0.59 | 0.62 | 0 | 1.32 | 0.32 | 1.55 | 0.35 | 0 | 0 | 0 | 0 | 0
F-10 | 96.77 | 0 | 0.92 | 0.21 | 0 | 0.81 | 0.26 | 0.84 | 0 | 0 | 0 | 0 | 0 | 0
F-11 | 92.35 | 0 | 0.74 | 1.66 | 0.64 | 3.5 | 0.35 | 0.55 | 0.21 | 0 | 0 | 0 | 0 | 0
F-12 | 94.29 | 0 | 1.01 | 0.72 | 0 | 1.46 | 0.29 | 1.65 | 0 | 0 | 0.15 | 0 | 0 | 0
F-19眼珠 | 37.36 | 0 | 0.71 | 0 | 0 | 5.45 | 1.51 | 4.78 | 9.3 | 23.55 | 5.75 | 0 | 0 | 0
F-20 | 57.22 | 0 | 0 | 4.93 | 2.73 | 23.65 | 6.25 | 0.09 | 1.36 | 0 | 2.44 | 0.05 | 0 | 0
F-20眼珠 | 30.39 | 0 | 0.34 | 3.49 | 0.79 | 3.52 | 0.86 | 3.13 | 39.35 | 7.66 | 8.99 | 0.24 | 0 | 0
F-23 | 33.59 | 0 | 0.21 | 3.51 | 0.71 | 2.69 | 0 | 4.93 | 25.39 | 14.61 | 9.38 | 0.37 | 0 | 0
F-24基体 | 65.91 | 0 | 0 | 1.6 | 0.89 | 3.11 | 4.59 | 0.44 | 16.55 | 3.42 | 1.62 | 0.3 | 0 | 0
F-25眼珠 | 31.94 | 0 | 0 | 0.47 | 0 | 1.59 | 0 | 8.46 | 29.14 | 26.23 | 0.14 | 0.91 | 0 | 0
F-26 | 60.12 | 0 | 0.23 | 0.89 | 0 | 2.72 | 0 | 3.01 | 17.24 | 10.34 | 1.46 | 0.31 | 0 | 3.66
F-27 | 19.79 | 0 | 0 | 1.44 | 0 | 0.7 | 0 | 10.57 | 29.53 | 32.25 | 3.13 | 0.45 | 0 | 1.96
F-27风化层 | 3.72 | 0 | 0.4 | 3.01 | 0 | 1.18 | 0 | 3.6 | 29.92 | 35.45 | 6.04 | 0.62 | 0 | 15.95
F-28 | 20.14 | 0 | 0 | 1.48 | 0 | 1.34 | 0 | 9.61 | 28.68 | 31.23 | 3.59 | 0.37 | 0 | 2.58
F-28风化层 | 4.61 | 0 | 0 | 3.19 | 0 | 1.11 | 0 | 3.14 | 32.45 | 30.62 | 7.56 | 0.53 | 0 | 15.03
F-29 | 50.78 | 0 | 0.32 | 2.42 | 0.84 | 4.75 | 1.23 | 4.25 | 20.47 | 9.47 | 3.27 | 0.25 | 0 | 1.81
G-01 | 68.08 | 0 | 0.26 | 1.34 | 1 | 4.7 | 0.41 | 0.33 | 17.14 | 4.04 | 1.04 | 0.12 | 0.23 | 0
G-02 | 63.3 | 0.92 | 0.3 | 2.98 | 1.49 | 14.34 | 0.81 | 0.74 | 12.31 | 2.03 | 0.41 | 0.25 | 0 | 0
G-04 | 53.79 | 7.92 | 0 | 0.5 | 0.71 | 1.42 | 0 | 0 | 16.98 | 11.86 | 0 | 0.33 | 2.99 | 0
G-06 | 69.71 | 0 | 0.21 | 0.46 | 0 | 2.36 | 1 | 0.11 | 19.76 | 4.88 | 0.17 | 0 | 0 | 0
G-07 | 75.51 | 0 | 0.15 | 0.64 | 1 | 2.35 | 0 | 0.47 | 16.16 | 3.55 | 0.13 | 0 | 0 | 0
G-10 | 35.78 | 0 | 0.25 | 0.78 | 0 | 1.62 | 0.47 | 1.51 | 46.55 | 10 | 0.34 | 0.22 | 0 | 0
G-11 | 65.91 | 0 | 0 | 0.38 | 0 | 1.44 | 0.17 | 0.16 | 22.05 | 5.68 | 0.42 | 0 | 0 | 0
G-12 | 39.57 | 2.22 | 0.14 | 0.37 | 0 | 1.6 | 0.32 | 0.68 | 41.61 | 10.83 | 0.07 | 0 | 0 | 0
G-13 | 50.61 | 2.31 | 0 | 0.63 | 0 | 1.9 | 1.55 | 1.12 | 31.9 | 6.65 | 0.19 | 0.2 | 0 | 0
G-14 | 32.93 | 1.38 | 0 | 0.68 | 0 | 2.57 | 0.29 | 0.73 | 49.31 | 9.79 | 0.48 | 0.41 | 0 | 0
G-15 | 26.25 | 0 | 0 | 1.11 | 0 | 0.5 | 0 | 0.88 | 61.03 | 7.22 | 1.16 | 0.61 | 0 | 0
G-16 | 16.71 | 0 | 0 | 0 | 0 | 0 | 0 | 0 | 70.21 | 6.69 | 1.77 | 0.68 | 0 | 0
G-17 | 18.46 | 0 | 0.44 | 4.96 | 2.73 | 3.33 | 1.79 | 0.19 | 44.12 | 9.76 | 7.46 | 0.47 | 0 | 0
G-21蓝紫 | 63.66 | 3.04 | 0.11 | 0.78 | 1.14 | 6.06 | 0 | 0.54 | 13.66 | 8.99 | 0 | 0.27 | 0 | 0
G-21绿 | 51.33 | 5.68 | 0.35 | 0 | 1.16 | 5.66 | 0 | 0 | 20.12 | 10.88 | 0 | 0 | 2.72 | 0
G-21眼珠 | 64.29 | 1.2 | 0.37 | 1.64 | 2.34 | 12.75 | 0.81 | 0.94 | 12.23 | 2.16 | 0.19 | 0.21 | 0.49 | 0
G-22 | 60.74 | 3.06 | 0.2 | 2.14 | 0 | 12.69 | 0.77 | 0.43 | 13.61 | 5.22 | 0 | 0.26 | 0 | 0
G-23 | 33.59 | 0 | 0.21 | 3.51 | 0.71 | 2.69 | 0 | 4.93 | 25.39 | 14.61 | 9.38 | 0.37 | 0 | 0
G-24 | 61.28 | 2.66 | 0.11 | 0.84 | 0.74 | 5 | 0 | 0.53 | 15.99 | 10.96 | 0 | 0.23 | 0 | 0
G-25 | 55.21 | 0 | 0.25 | 0 | 1.67 | 4.79 | 0 | 0.77 | 25.25 | 10.06 | 0.2 | 0.43 | 0 | 0
G-26 | 51.54 | 4.66 | 0.29 | 0 | 0.87 | 0.61 | 3.06 | 0.65 | 25.4 | 9.23 | 0.1 | 0.85 | 0 | 0
G-27 | 53.33 | 0.8 | 0.32 | 2.82 | 1.54 | 13.65 | 1.03 | 0 | 15.71 | 7.31 | 1.1 | 0.25 | 1.31 | 0
G-28釉层 | 28.79 | 0 | 0 | 4.58 | 1.47 | 5.38 | 2.74 | 0.7 | 34.18 | 6.1 | 11.1 | 0.46 | 0 | 0
G-29白色眼珠 | 17.98 | 0 | 0 | 3.19 | 0.47 | 1.87 | 0.33 | 1.13 | 44 | 14.2 | 6.34 | 0.66 | 0 | 0
G-29釉层脱落部位 | 45.02 | 0 | 0 | 3.12 | 0.54 | 4.16 | 0 | 0.7 | 30.61 | 6.22 | 6.34 | 0.23 | 0 | 0
G-30发白部位 | 21.35 | 0 | 0 | 5.13 | 1.45 | 2.51 | 0.42 | 0.75 | 51.34 | 0 | 8.75 | 0 | 0 | 0
G-31蓝色部位 | 25.74 | 1.22 | 0 | 2.27 | 0.55 | 1.16 | 0.23 | 0.7 | 47.42 | 8.64 | 5.71 | 0.44 | 0 | 0
G-32有釉部位 | 12.41 | 0 | 0 | 5.24 | 0.89 | 2.25 | 0.76 | 5.35 | 59.85 | 7.29 | 0 | 0.64 | 0 | 0
G-33有釉部位 | 21.7 | 0 | 0 | 6.4 | 0.95 | 3.41 | 1.39 | 1.51 | 44.75 | 3.26 | 12.83 | 0.47 | 0 | 0
G-34发白部位 | 22.28 | 0 | 0.32 | 3.19 | 1.28 | 4.15 | 0 | 0.83 | 55.46 | 7.04 | 4.24 | 0.88 | 0 | 0
G-34风化部位 | 17.11 | 0 | 0 | 0 | 1.11 | 3.65 | 0 | 1.34 | 58.46 | 0 | 14.13 | 1.12 | 0 | 0
G-35 | 60.63 | 0 | 0 | 3.24 | 4.58 | 4.95 | 14.28 | 1.45 | 0 | 2.41 | 3.89 | 0 | 0 | 0
G-38 | 29.15 | 0 | 0 | 1.21 | 0 | 1.85 | 0 | 0.79 | 41.25 | 15.45 | 2.54 | 0 | 0 | 0
G-39 | 25.42 | 0 | 0 | 1.31 | 0 | 2.18 | 0 | 1.16 | 45.1 | 17.3 | 0 | 0 | 0 | 0
G-3蓝色基体 | 36.93 | 0 | 0 | 4.24 | 0.51 | 3.86 | 2.74 | 0 | 37.74 | 10.35 | 1.41 | 0.48 | 0.44 | 0
G-45 | 83.66 | 2.19 | 5.43 | 2.18 | 1.7 | 0.77 | 1.09 | 2.85 | 0 | 0 | 0 | 0 | 0 | 0
G-46 | 68.01 | 4.46 | 10.41 | 6.05 | 1.59 | 5.9 | 0.36 | 0.43 | 1.8 | 0 | 0 | 0 | 0.64 | 0
G-47 | 57.44 | 1.14 | 1.73 | 33.98 | 1.7 | 0.36 | 1.13 | 1.7 | 0.23 | 0 | 0 | 0 | 0.13 | 0
G-48 | 66.82 | 1.97 | 14.96 | 6.83 | 1.44 | 5.49 | 0.32 | 1.29 | 0.13 | 0 | 0 | 0 | 0.19 | 0
G-49 | 62.3 | 1.78 | 5.69 | 13.2 | 2.19 | 11.35 | 1.06 | 1.37 | 0.22 | 0 | 0 | 0 | 0 | 0
G-50基体 | 79.46 | 0 | 9.42 | 0 | 1.53 | 3.05 | 0 | 0 | 0 | 1.36 | 1.64 | 79.46 | 2.36 | 0